## ZADANIE_UVOD
PREDMET SKÚMANIA
Patentovanie drôtov: mala som možnosť odsledovať vplyv 3 nezávislých premenných: obsah uhlíka (%C) na vstupnom materiáli; teplota olova (°C); rýchlosť drôtu (m/min.) na 1 závisle premennú, a to výslednú pevnosť v ťahu (MPa). Meranie bolo uskutočňované na drôte s rovnakým priemerom 4,35mm.
[8 empty] | x1= | <80;85> | Obsah uhlíka [C] | (%)
[8 empty] | x2= | <560;570> | Teplota olova [T] | (°C)
[8 empty] | x3= | <28;31> | Rýchlosť [V] | (m/min)
[9 empty] | Y= | Pevnosť v ťahu [Rm] | (MPa)
Transformacia:
[8 empty] | x1 | x2 | x3 | Y |  | t1 | t2 | t3 | Y |  | s | lambda
1 | [6 empty] | 1 | 80 | 560 | 28 | 1317.1 |  | -1 | -1 | -1 | 1317.1 |  | 82.5 | 2.5
[7 empty] | 2 | 80 | 560 | 31 | 1332.9 |  | -1 | -1 | 1 | 1332.9 |  | 565 | 5
[7 empty] | 3 | 80 | 570 | 31 | 1319.2 |  | -1 | 1 | 1 | 1319.2 |  | 29.5 | 1.5
[7 empty] | 4 | 85 | 570 | 31 | 1378.6 |  | 1 | 1 | 1 | 1378.6
[7 empty] | 5 | 85 | 560 | 31 | 1412.6 |  | 1 | -1 | 1 | 1412.6
[7 empty] | 6 | 80 | 570 | 31 | 1320.6 |  | -1 | 1 | 1 | 1320.6
[7 empty] | 7 | 85 | 560 | 31 | 1406.7 |  | 1 | -1 | 1 | 1406.7
[7 empty] | 8 | 80 | 560 | 31 | 1330.9 |  | -1 | -1 | 1 | 1330.9
[7 empty] | 9 | 85 | 570 | 31 | 1375.2 |  | 1 | 1 | 1 | 1375.2
[7 empty] | 10 | 80 | 560 | 28 | 1315.1 |  | -1 | -1 | -1 | 1315.1
[7 empty] | 11 | 85 | 560 | 28 | 1403.2 |  | 1 | -1 | -1 | 1403.2
[7 empty] | 12 | 85 | 570 | 28 | 1363.3 |  | 1 | 1 | -1 | 1363.3
[7 empty] | 13 | 85 | 560 | 28 | 1393.6 |  | 1 | -1 | -1 | 1393.6
[7 empty] | 14 | 80 | 570 | 28 | 1312.3 |  | -1 | 1 | -1 | 1312.3
[7 empty] | 15 | 80 | 570 | 28 | 1312.7 |  | -1 | 1 | -1 | 1312.7
[7 empty] | 16 | 85 | 570 | 28 | 1361.8 |  | 1 | 1 | -1 | 1361.8
1353.4875
1. Zobrazenie priemerných odoziev pomocou CPLOT-u
2. Metódou najmenších štvorcov odhadnite koeficienty transformovanej regresnej funkcie lineárneho typu.
|  | t1 | t2 | t3 |  | X= | b0 | b1 | b2 | b3 | b12 | b13 | b23 | b123
|  | -1 | -1 | -1 |  |  | t0 | t1 | t2 | t3 | t12 | t13 | t23 | t123 |  |  | Y
|  | -1 | -1 | 1 |  |  | 1 | -1 | -1 | -1 | 1 | 1 | 1 | -1 |  |  | 1317.1
|  | -1 | 1 | 1 |  |  | 1 | -1 | -1 | 1 | 1 | -1 | -1 | 1 |  |  | 1332.9
|  | 1 | 1 | 1 |  |  | 1 | -1 | 1 | 1 | -1 | -1 | 1 | -1 |  |  | 1319.2
|  | 1 | -1 | 1 |  |  | 1 | 1 | 1 | 1 | 1 | 1 | 1 | 1 |  |  | 1378.6
|  | -1 | 1 | 1 |  |  | 1 | 1 | -1 | 1 | -1 | 1 | -1 | -1 |  |  | 1412.6
|  | 1 | -1 | 1 |  |  | 1 | -1 | 1 | 1 | -1 | -1 | 1 | -1 |  |  | 1320.6
|  | -1 | -1 | 1 |  |  | 1 | 1 | -1 | 1 | -1 | 1 | -1 | -1 |  |  | 1406.7
|  | 1 | 1 | 1 |  |  | 1 | -1 | -1 | 1 | 1 | -1 | -1 | 1 |  |  | 1330.9
|  | -1 | -1 | -1 |  |  | 1 | 1 | 1 | 1 | 1 | 1 | 1 | 1 |  |  | 1375.2
|  | 1 | -1 | -1 |  |  | 1 | -1 | -1 | -1 | 1 | 1 | 1 | -1 |  |  | 1315.1
|  | 1 | 1 | -1 |  |  | 1 | 1 | -1 | -1 | -1 | -1 | 1 | 1 |  |  | 1403.2
|  | 1 | -1 | -1 |  |  | 1 | 1 | 1 | -1 | 1 | -1 | -1 | -1 |  |  | 1363.3
|  | -1 | 1 | -1 |  |  | 1 | 1 | -1 | -1 | -1 | -1 | 1 | 1 |  |  | 1393.6
|  | -1 | 1 | -1 |  |  | 1 | -1 | 1 | -1 | -1 | 1 | -1 | 1 |  |  | 1312.3
|  | 1 | 1 | -1 |  |  | 1 | -1 | 1 | -1 | -1 | 1 | -1 | 1 |  |  | 1312.7
[7 empty] | 1 | 1 | 1 | -1 | 1 | -1 | -1 | -1 |  |  | 1361.8
| XT= | 1 | 1 | 1 | 1 | 1 | 1 | 1 | 1 | 1 | 1 | 1 | 1 | 1 | 1 | 1 | 1
|  | -1 | -1 | -1 | 1 | 1 | -1 | 1 | -1 | 1 | -1 | 1 | 1 | 1 | -1 | -1 | 1
|  | -1 | -1 | 1 | 1 | -1 | 1 | -1 | -1 | 1 | -1 | -1 | 1 | -1 | 1 | 1 | 1
|  | -1 | 1 | 1 | 1 | 1 | 1 | 1 | 1 | 1 | -1 | -1 | -1 | -1 | -1 | -1 | -1
|  | 1 | 1 | -1 | 1 | -1 | -1 | -1 | 1 | 1 | 1 | -1 | 1 | -1 | -1 | -1 | 1
|  | 1 | -1 | -1 | 1 | 1 | -1 | 1 | -1 | 1 | 1 | -1 | -1 | -1 | 1 | 1 | -1
|  | 1 | -1 | 1 | 1 | -1 | 1 | -1 | -1 | 1 | 1 | 1 | -1 | 1 | -1 | -1 | -1
|  | -1 | 1 | -1 | 1 | -1 | -1 | -1 | 1 | 1 | -1 | 1 | -1 | 1 | 1 | 1 | -1
| XT*Y= | 21655.8 | bi= | b0= | 1353.4875
|  | 534.2 |  | b1= | 33.3875
|  | -168.4 |  | b2= | -10.525
|  | 97.6 |  | b3= | 6.1
|  | -106 |  | b12= | -6.625
|  | 4.8 |  | b13= | 0.3
|  | -10.6 |  | b23= | -0.6625
|  | 23 |  | b123= | 1.4375
3. Na hladine významnosti 0,05 rozhodnite, ktoré z faktorov a interakcií nie sú štatisticky významné a možno ich vylúčiť, ak má zostať regresný model hierarchický.
| t1 | t2 | t3 | t1 * t2 | t1 * t3 | t2 * t3 | t1*t2*t3 | Y
| -1 | -1 | -1 | 1 | 1 | 1 | -1 | 1317.1
| -1 | -1 | 1 | 1 | -1 | -1 | 1 | 1332.9
| -1 | 1 | 1 | -1 | -1 | 1 | -1 | 1319.2
| 1 | 1 | 1 | 1 | 1 | 1 | 1 | 1378.6
| 1 | -1 | 1 | -1 | 1 | -1 | -1 | 1412.6
| -1 | 1 | 1 | -1 | -1 | 1 | -1 | 1320.6
| 1 | -1 | 1 | -1 | 1 | -1 | -1 | 1406.7
| -1 | -1 | 1 | 1 | -1 | -1 | 1 | 1330.9
| 1 | 1 | 1 | 1 | 1 | 1 | 1 | 1375.2
| -1 | -1 | -1 | 1 | 1 | 1 | -1 | 1315.1
| 1 | -1 | -1 | -1 | -1 | 1 | 1 | 1403.2
| 1 | 1 | -1 | 1 | -1 | -1 | -1 | 1363.3
| 1 | -1 | -1 | -1 | -1 | 1 | 1 | 1393.6
| -1 | 1 | -1 | -1 | 1 | -1 | 1 | 1312.3
| -1 | 1 | -1 | -1 | 1 | -1 | 1 | 1312.7
| 1 | 1 | -1 | 1 | -1 | -1 | -1 | 1361.8
SUMMARY OUTPUT
Regression Statistics
| Multiple R | 0.9982039
| R Square | 0.996411
| Adjusted R Square | 0.9932706
| Standard Error | 3.071034
| Observations | 16
ANOVA
|  | df | SS | MS | F | Significance F
| Regression | 7 | 20947.1475 | 2992.45 | 317.2909 | 3.864695e-09
| Residual | 8 | 75.45 | 9.43125
| Total | 15 | 21022.5975
|  | Coefficients | Standard Error | t Stat | P-value | Lower 95% | Upper 95% | Lower 95,0% | Upper 95,0%
| Intercept | 1353.4875 | 0.7677585 | 1762.908 | 1.200541e-23 | 1351.717 | 1355.258 | 1351.717 | 1355.258
| t1 | 33.3875 | 0.7677585 | 43.48698 | 8.624694e-11 | 31.61705 | 35.15795 | 31.61705 | 35.15795
| t2 | -10.525 | 0.7677585 | -13.70874 | 7.727482e-07 | -12.29545 | -8.754546 | -12.29545 | -8.754546
| t3 | 6.1 | 0.7677585 | 7.945207 | 4.588142e-05 | 4.329546 | 7.870454 | 4.329546 | 7.870454
| t1 * t2 | -6.625 | 0.7677585 | -8.629015 | 2.522537e-05 | -8.395454 | -4.854546 | -8.395454 | -4.854546
| t1 * t3 | 0.3 | 0.7677585 | 0.3907479 | 0.7061833 | -1.470454 | 2.070454 | -1.470454 | 2.070454
| t2 * t3 | -0.6625 | 0.7677585 | -0.8629015 | 0.4133109 | -2.432954 | 1.107954 | -2.432954 | 1.107954
| t1*t2*t3 | 1.4375 | 0.7677585 | 1.872334 | 0.09805465 | -0.3329543 | 3.207954 | -0.3329543 | 3.207954
Na hladine významnosti 0,05 vylučujem t1*t2, t2*t3, t1*t2*t3.
4. Napíšte bodový odhad transformovanej regresnej funkcie lineárneho typu, ktorý vznikne po vylúčení štatisticky nevýznamných členov. Ďalej pracujte s týmto modelom.
| t1 | t2 | t3 | t1*t2 | Y |  |  | s | lambda
| -1 | -1 | -1 | 1 | 1317.1 |  | x1 | 82.5 | 2.5
| -1 | -1 | 1 | 1 | 1332.9 |  | x2 | 565 | 5
| -1 | 1 | 1 | -1 | 1319.2 |  | x3 | 29.5 | 1.5
| 1 | 1 | 1 | 1 | 1378.6
| 1 | -1 | 1 | -1 | 1412.6
| -1 | 1 | 1 | -1 | 1320.6
| 1 | -1 | 1 | -1 | 1406.7
| -1 | -1 | 1 | 1 | 1330.9
| 1 | 1 | 1 | 1 | 1375.2
| -1 | -1 | -1 | 1 | 1315.1
| 1 | -1 | -1 | -1 | 1403.2
| 1 | 1 | -1 | 1 | 1363.3
| 1 | -1 | -1 | -1 | 1393.6
| -1 | 1 | -1 | -1 | 1312.3
| -1 | 1 | -1 | -1 | 1312.7
| 1 | 1 | -1 | 1 | 1361.8
SUMMARY OUTPUT
Regression Statistics
| Multiple R | 0.997214
| R Square | 0.9944357
| Adjusted R Square | 0.9924124
| Standard Error | 3.260995
| Observations | 16
ANOVA
|  | df | SS | MS | F | Significance F
| Regression | 4 | 20905.6225 | 5226.405625 | 491.4765 | 2.573952e-12
| Residual | 11 | 116.975 | 10.63409
| Total | 15 | 21022.5975
|  | Coefficients | Standard Error | t Stat | P-value | Lower 95% | Upper 95% | Lower 95,0% | Upper 95,0%
| Intercept | 1353.4875 | 0.8152488 | 1660.214 | 4.755905e-31 | 1351.693 | 1355.282 | 1351.693 | 1355.282
| t1 | 33.3875 | 0.8152488 | 40.95375 | 2.23564e-13 | 31.59315 | 35.18185 | 31.59315 | 35.18185
| t2 | -10.525 | 0.8152488 | -12.91017 | 5.46805e-08 | -12.31935 | -8.730649 | -12.31935 | -8.730649
| t3 | 6.1 | 0.8152488 | 7.482378 | 1.226652e-05 | 4.305649 | 7.894351 | 4.305649 | 7.894351
| t1*t2 | -6.625 | 0.8152488 | -8.126353 | 5.626201e-06 | -8.419351 | -4.830649 | -8.419351 | -4.830649
5. Napíšte rovnicu pôvodnej regresnej funkcie lineárneho typu, t.j. rovnicu regresného modelu v nekódovaných hodnotách s upravenými koeficientami.
| yLt(t1,t2,t3,t1*t2) | 1353.4875 | + | 33.3875 | *t1- | 10.525 | *t2+ | 6.1 | *t3- | 6.625 | *(t1*t2)
| fL(x1,x2,x3,x1*x2) | 1353.4875 | + | 33.3875 | *(x1-82,5)/2,5- | 10.525 | *(x2-565)/5+ | 6.1 | *(x3-29,5)/1,5- | 6.625 | *(x1-82,5)/2,5*(x2-565)/5
| fL(x1,x2,x3,x1*x2) | -23383.57 | + | 13.355 | *x1- | 2.105 | *x2+ | 4.066667 | *x3- | 0.53 | *(x1*x2)
6. Charakterizujte kvalitu získaného modelu pomocou indexu determinácie. Číselnú hodnotu interpretujte slovne.
| R^2= | 0.9944357 |  | 99.44357 | %
7. Porovnajte upravený index determinácie pri modeli so všetkými pôvodnými premennými a pri modeli, ktorý dostanete po ich vylúčení. Výsledok interpretujte.
| upravene R^2= | 0.9924124
| povodny model (pred vylucenim) |  |  |  | hierarchicky model (po vyluceni)
9. Otestujte celkovú štatistickú významnosť regresného modelu pomocou F testu.
ANOVA
|  | df | SS | MS | F | Significance F
| Regression | 4 | 20905.6225 | 5226.405625 | 491.4765 | 2.573952e-12
| Residual | 11 | 116.975 | 10.63409
| Total | 15 | 21022.5975
α = 0,05
| H0: b1=b2=b3=b12=b13=b23=b123=0 >< H1:minimálne jeden koeficient je nenulový | [5 empty] | H0: b1=b2=b3=b12=b13=b23=b123=0 zamietame
H1: aspoň jedno bi=0 príjmame
| MSR= | 5226.405625
| MSE= | 10.63409
| p= | 2.573952e-12
| F0= | 491.4765
| F kv4,11(0,95)= | 3.35669 |  |  | p= | 2.573952e-12 | < | α (0,05)
| W= | (3,36;∞)
10. Otestujte kvalitu modelu testom Lack of Fit.
| t1 | t2 | t3 | t1*t2 | Y | PE | df pre PE |  | SUMMARY OUTPUT
| -1 | -1 | -1 | 1 | 1317.1 | 2 | 1
| -1 | -1 | 1 | 1 | 1332.9 | 2 |  |  | Regression Statistics
| -1 | 1 | 1 | -1 | 1319.2 | 0.98 | 1 |  | Multiple R | 0.8825644
| 1 | 1 | 1 | 1 | 1378.6 | 5.78 | 1 |  | R Square | 0.7789199
| 1 | -1 | 1 | -1 | 1412.6 | 17.405 | 1 |  | Adjusted R Square | 0.7236498
| -1 | 1 | 1 | -1 | 1320.6 |  |  |  | Standard Error | 19.25751
| 1 | -1 | 1 | -1 | 1406.7 |  |  |  | Observations | 21
| -1 | -1 | 1 | 1 | 1330.9
| 1 | 1 | 1 | 1 | 1375.2 |  |  |  | ANOVA
| -1 | -1 | -1 | 1 | 1315.1 |  |  |  |  | df | SS | MS | F | Significance F
| 1 | -1 | -1 | -1 | 1403.2 | 46.08 | 1 |  | Regression | 4 | 20905.6225 | 5226.405625 | 14.09299 | 4.12684e-05
| 1 | 1 | -1 | 1 | 1363.3 | 1.125 | 1 |  | Residual | 16 | 5933.624 | 370.8515
| 1 | -1 | -1 | -1 | 1393.6 |  |  |  | Total | 20 | 26839.25
| -1 | 1 | -1 | -1 | 1312.3 | 0.08 | 1
| -1 | 1 | -1 | -1 | 1312.7 |  |  |  |  | Coefficients | Standard Error | t Stat | P-value | Lower 95% | Upper 95% | Lower 95,0% | Upper 95,0%
| 1 | 1 | -1 | 1 | 1361.8 |  |  |  | Intercept | 1353.633 | 4.202332 | 322.1148 | 6.271652e-32 | 1344.725 | 1362.542 | 1344.725 | 1362.542
| 0 | 0 | 0 | 0 | 1376.6 | 5815.22 | 4 |  | t1 | 33.3875 | 4.814376 | 6.934958 | 3.358768e-06 | 23.18148 | 43.59352 | 23.18148 | 43.59352
| 0 | 0 | 0 | 0 | 1401.2 |  |  |  | t2 | -10.525 | 4.814376 | -2.186161 | 0.04401069 | -20.73102 | -0.3189781 | -20.73102 | -0.3189781
| 0 | 0 | 0 | 0 | 1318.1 |  |  |  | t3 | 6.1 | 4.814376 | 1.267038 | 0.2232745 | -4.106022 | 16.30602 | -4.106022 | 16.30602
| 0 | 0 | 0 | 0 | 1312.5 |  |  |  | t1*t2 | -6.625 | 4.814376 | -1.376087 | 0.1877512 | -16.83102 | 3.581022 | -16.83102 | 3.581022
| 0 | 0 | 0 | 0 | 1362.1
[5 empty] | suma | 5890.67 | 11
|  | test Lack of Fit (LOF) |  | α = 0,05
|  |  | df | SS | MS | F | Fkrit | p hodnota
|  | Lack of fit | 5 | 42.95417 | 8.590833 | 0.01604218 | 3.203874 | 4.12684e-05
|  | Pure error | 11 | 5890.67 | 535.5155
H0: SSLF=SSPE >< H1: SSLF≠SSPE
|  | F= | 0.01604218 | < | 3.203874 | nepatrí do W, preto H0 nezamietame
|  | p= | 4.12684e-05 | < | 0.05 |  | H0 zamietame
Na hladine významnosti 0,05 môžeme konštatovať že lineárny model je nedostatočný.
+
+
+
+
-
-
-
-
-
+
+
Patentovanie - žíhacia pec
Patentovanie - oloveny kúpeľ
-
C plot s priemernymi nameranymi hodnotami
1317,1
1315,1
1316,1
1332,9
1330,9
1312,3
1312,7
1363,3
1361,8
1403,2
1393,6
1412,6
1406,7
1319,2
1320,6
1378,6
1375,2
1398,4
1362,5
1312,5
1331,9
1409,6
1319,3
1376,9
99,44 % variability nameranych hodnot pri procese patentovania drôtu vieme vysvetlit regresnym modelom (regresnou funkciou linearneho typu) iba 0,56 % variability nameranych hodnot zostalo modelom nevysvetlenej
Upraveny index determinácie vyjadruje mieru zhody nameranych dat a predifikovanych hodnôt = 99,2%
Upravený index determinácie po vylúčení štatisticky nevýznamných faktorov a interakcií klesol, čo znamená že z modelu boli vylúčené také namerané hodnoty, ktoré by sme vedeli vysvetliť pomocou regresného modelu.
F = 491,48 -> patrí do intervalu W (3,36;∞) Na hladine významnosti 0,05 môžeme tvrdiť, že regresný model je štatisticky významný.

## 11-14
11.Testom krivosti overte, či nie je potrebné do modelu zaradiť kvadratické členy.
| central point |  |  |  | factorial point
| namerané hodnoty |  |  |  | namerané hodnoty |  |  |  | testovacie kritérium:
| 1376.6 |  | 506.25 |  | 1317.1 |  |  |  | T= | 0.0009830525 | < | 7.708647 | <- Fkv(0,95;1;4)
| 1401.2 |  | 2218.41 |  | 1332.9 |  |  |  | p= | 0.9764896 | > | 0.05
| 1318.1 |  | 1296 |  | 1319.2 |  |  |  | H0 prijímame.
| 1312.5 |  | 1730.56 |  | 1378.6 |  |  |  | Na základe testu krivosti možno konštatovať, že nie je potrebný kvadratický model.
| 1362.1 |  | 64 |  | 1412.6
y priem: | 1354.1 |  | 5815.22 |  | 1320.6
nC: | 5 |  |  |  | 1406.7
1330.9
SSCPQ= | 1.429167 |  |  |  | 1375.2
F0: | 0.003503101 |  |  |  | 1315.1
1403.2
1363.3
1393.6
1312.3
1312.7
1361.8
|  |  |  | y priem: | 1353.4875
|  |  |  | nF: | 16
12.Analyzujte reziduá graficky a overte, či spĺňajú požadované podmienky aj pomocou testov.
SUMMARY OUTPUT
Regression Statistics
| Multiple R | 0.8547353
| R Square | 0.7305724
| Adjusted R Square | 0.700636
| Standard Error | 20.04333
| Observations | 21
ANOVA
|  | df | SS | MS | F | Significance F
| Regression | 2 | 19608.0125 | 9804.00625 | 24.40415 | 7.481332e-06
| Residual | 18 | 7231.234 | 401.7352
| Total | 20 | 26839.25
|  | Coefficients | Standard Error | t Stat | P-value | Lower 95% | Upper 95% | Lower 95,0% | Upper 95,0%
| Intercept | 1353.633 | 4.373814 | 309.4858 | 5.413732e-35 | 1344.444 | 1362.822 | 1344.444 | 1362.822
| t1 | 33.3875 | 5.010833 | 6.663063 | 2.983741e-06 | 22.86013 | 43.91487 | 22.86013 | 43.91487
| t2 | -10.525 | 5.010833 | -2.100449 | 0.05004637 | -21.05237 | 0.002370457 | -21.05237 | 0.002370457
RESIDUAL OUTPUT
| Observation | Predicted Y | Residuals | Standard Residuals |  | t1 | t2 | t3 | t1*t2 | Y
| 1 | 1330.771 | -13.67083 | -0.7189584 |  | -1 | -1 | -1 | 1 | 1317.1
| 2 | 1330.771 | 2.129167 | 0.1119743 |  | -1 | -1 | 1 | 1 | 1332.9
| 3 | 1309.721 | 9.479167 | 0.4985158 |  | -1 | 1 | 1 | -1 | 1319.2
| 4 | 1376.496 | 2.104167 | 0.1106596 |  | 1 | 1 | 1 | 1 | 1378.6
| 5 | 1397.546 | 15.05417 | 0.7917089 |  | 1 | -1 | 1 | -1 | 1412.6
| 6 | 1309.721 | 10.87917 | 0.5721428 |  | -1 | 1 | 1 | -1 | 1320.6
| 7 | 1397.546 | 9.154167 | 0.4814238 |  | 1 | -1 | 1 | -1 | 1406.7
| 8 | 1330.771 | 0.1291667 | 0.006792963 |  | -1 | -1 | 1 | 1 | 1330.9
| 9 | 1376.496 | -1.295833 | -0.06814876 |  | 1 | 1 | 1 | 1 | 1375.2
| 10 | 1330.771 | -15.67083 | -0.8241398 |  | -1 | -1 | -1 | 1 | 1315.1
| 11 | 1397.546 | 5.654167 | 0.2973565 |  | 1 | -1 | -1 | -1 | 1403.2
| 12 | 1376.496 | -13.19583 | -0.6939778 |  | 1 | 1 | -1 | 1 | 1363.3
| 13 | 1397.546 | -3.945833 | -0.2075141 |  | 1 | -1 | -1 | -1 | 1393.6
| 14 | 1309.721 | 2.579167 | 0.1356401 |  | -1 | 1 | -1 | -1 | 1312.3
| 15 | 1309.721 | 2.979167 | 0.1566764 |  | -1 | 1 | -1 | -1 | 1312.7
| 16 | 1376.496 | -14.69583 | -0.7728639 |  | 1 | 1 | -1 | 1 | 1361.8
| 17 | 1353.633 | 22.96667 | 1.207833 |  | 0 | 0 | 0 | 0 | 1376.6
| 18 | 1353.633 | 47.56667 | 2.501563 |  | 0 | 0 | 0 | 0 | 1401.2
| 19 | 1353.633 | -35.53333 | -1.868722 |  | 0 | 0 | 0 | 0 | 1318.1
| 20 | 1353.633 | -41.13333 | -2.16323 |  | 0 | 0 | 0 | 0 | 1312.5
| 21 | 1353.633 | 8.466667 | 0.4452678 |  | 0 | 0 | 0 | 0 | 1362.1
13.Určte, či je samostatný vplyv faktorov na hodnotu regresnej funkcie lineárneho typu štatisticky významný. Použite t test nulovosti regresného koeficientu.
|  | Coefficients | Standard Error | t Stat | P-value | Lower 95% | Upper 95% | Lower 95,0% | Upper 95,0%
| Intercept | 1353.4875 | 0.8152488 | 1660.214 | 4.755905e-31 | 1351.693 | 1355.282 | 1351.693 | 1355.282
| t1 | 33.3875 | 0.8152488 | 40.95375 | 2.23564e-13 | 31.59315 | 35.18185 | 31.59315 | 35.18185
| t2 | -10.525 | 0.8152488 | -12.91017 | 5.46805e-08 | -12.31935 | -8.730649 | -12.31935 | -8.730649
| t3 | 6.1 | 0.8152488 | 7.482378 | 1.226652e-05 | 4.305649 | 7.894351 | 4.305649 | 7.894351
α=0,05
samostatný vplyv faktora t1 na hodnotu regresnej funkcie fLT
H0:b1=0><H1:b1≠0
| tstat(b1) = | 40.95375 | patri do W
| tkv 11(0,95) = | 2.200985
| p(b1) = | 2.23564e-13 | <0,05
| pre 0 | 31.59315 | 35.18185
| α = 0,05 | [5 empty] | H0:b1=0 | zamietame
| samostatny vplyv faktora t1 na hodnotu regresnej funkcie fLT | [5 empty] | H1:b1=0 | nezamietame
H0: b1=0 >< H1:b1 nerovná sa 0
α=0,05
samostatný vplyv faktora t2 na hodnotu regresnej funkcie fLT
H0:b2=0><H1:b2≠0
| tstat(b2) = | -12.91017 | nepatri do W
| tkv 11(0,95) = | 2.200985
| p(b2) = | 5.46805e-08 | <0,05
| pre 0 | -12.31935 | -8.730649
| α = 0,05 | [5 empty] | H0:b2=0 | zamietame
| samostatny vplyv faktora t2 na hodnotu regresnej funkcie fLT | [5 empty] | H1:b2=0 | nezamietame
H0: b2=0 >< H1:b2 nerovná sa 0
α=0,05
samostatný vplyv faktora t3 na hodnotu regresnej funkcie fLT
H0:b3=0><H1:b3≠0
| tstat(b3) = | 7.482378 | patri do W
| tkv 11(0,95) = | 2.200985
| p(b3) = | 1.226652e-05 | <0,05
| pre 0 | 4.305649 | 7.894351
| α = 0,05 | [5 empty] | H0:b2=0 | zamietame
| samostatny vplyv faktora t3 na hodnotu regresnej funkcie fLT | [5 empty] | H1:b2=0 | nezamietame
H0: b3=0 >< H1:b3 nerovná sa 0
14.Určte, či je samostatný vplyv vybraného faktoru na hodnotu regresnej funkcie lineárneho typu štatisticky významný. Ďalej použite F-test dodatočného príspevku vybraného faktora na vysvetlenie variability závislej premennej.
α=0,05
samostatný vplyv faktora t1 na hodnotu regresnej funkcie fLT
H0:b1=0><H1:b1≠0
| tstat(b1) = | 40.95375 | patri do W
| Fkv3; 17(0,95) = | 4.011163
| p(b1) = | 2.103057e-05 | <0,05
| α = 0,05 | [5 empty] | H0:b2=0 | zamietame
| samostatny vplyv faktora t1 na hodnotu regresnej funkcie fLT | [5 empty] | H1:b2=0 | nezamietame
H0: b1=0 >< H1:b1 nerovná sa 0
ANOVA
|  | df | SS | MS | F | Significance F
| Regression | 3 | 20203.3725 | 6734.4575 | 17.25255 | 2.103057e-05
| Residual | 17 | 6635.874 | 390.3455
| Total | 20 | 26839.25
Na hladine významnosti alfa=0,05 možno konštatovať, že koeficient b1 je statisticky vyznamny, t.j. samostatný vplyv faktora t1 na hodnotu transformovanej regresnej funkcie fLT(t1, t2, t3) je štatisticky významný, to znamená, že ho nemožno zanedbať.
Na hladine významnosti alfa=0,05 možno konštatovať, že koeficient b2 nie je statisticky vyznamny, t.j. samostatný vplyv faktora t2 na hodnotu transformovanej regresnej funkcie fLT(t1, t2, t3) nie je štatisticky významný, to znamená, že ho možno zanedbať.
Na hladine významnosti alfa=0,05 možno konštatovať, že koeficient b3 je statisticky vyznamny, t.j. samostatný vplyv faktora t3 na hodnotu transformovanej regresnej funkcie fLT(t1, t2, t3) je štatisticky významný, to znamená, že ho nemožno zanedbať.
Na hladine významnosti alfa=0,05 možno konštatovať, že koeficient b1 je statisticky vyznamny, t.j. samostatný vplyv faktora t1 na hodnotu transformovanej regresnej funkcie fLT(t1, t2, t3) je štatisticky významný, to znamená, že ho nemožno zanedbať.

## 15-20
15. Určte, či je interakcia faktorov na hodnotu regresnej funkcie lineárneho typu štatisticky významná. Použite t test nulovosti regresného koeficientu.
| Coefficients | Standard Error | t Stat | P-value | Lower 95% | Upper 95% | Lower 95,0% | Upper 95,0% |  |  |  | 1. spoločný vplyv faktorov t1 a t2 na hodnotu regresnej funkcie fLT | [5 empty] | 2. spoločný vplyv faktorov t1 a t3 na hodnotu regresnej funkcie fLT |  |  |  |  | 3. spoločný vplyv faktorov t2 a t3 na hodnotu regresnej funkcie fLT |  |  | 4. spoločný vplyv faktorov t1, t2 a t3 na hodnotu regresnej funkcie fLT
t1 * t2 | -6.625 | 0.7677585 | -8.629015 | 2.522537e-05 | -8.395454 | -4.854546 | -8.395454 | -4.854546 |  | H0: b12=0 >< H1:b12≠0 | [5 empty] | H0: b13=0 >< H1:b13≠0 |  |  |  |  | H0: b23=0 >< H1:b23≠0 | [5 empty] | H0: b123=0 >< H1:b123≠0
t1 * t3 | 0.3 | 0.7677585 | 0.3907479 | 0.7061833 | -1.470454 | 2.070454 | -1.470454 | 2.070454 |  |  | t stat(b12)= | -8.629015 | nepatri do W | H0:b12=0 prijimame |  |  | t stat(b13)= | 0.3907479 | nepatri do W | H0:b12=0 prijimame |  | t stat(b23)= | -0.8629015 | nepatri do W | H0:b12=0 prijimame |  |  | t stat(b123)= | 1.872334 | nepatri do W | H0:b12=0 prijimame
t2 * t3 | -0.6625 | 0.7677585 | -0.8629015 | 0.4133109 | -2.432954 | 1.107954 | -2.432954 | 1.107954 |  |  | t kv 11 (0,95)= | 2.200985 |  | H1:b12≠0 zamietame |  |  | t kv 11 (0,95)= | 2.200985 |  | H1:b12≠0 zamietame |  | t kv 11 (0,95)= | 2.200985 |  | H1:b12≠0 zamietame |  |  | t kv 11 (0,95)= | 2.200985 |  | H1:b12≠0 zamietame
t1*t2*t3 | 1.4375 | 0.7677585 | 1.872334 | 0.09805465 | -0.3329543 | 3.207954 | -0.3329543 | 3.207954 |  |  | p(b12)= | 2.522537e-05 | <0,05 |  |  |  | p(b13)= | 0.7061833 | >0,05 |  |  | p(b23)= | 0.4133109 | >0,05 |  |  |  | p(b123)= | 0.09805465 | >0,05
[11 empty] | 0 patri | -8.395454 | -4.854546 |  |  |  | 0 patri | -1.470454 | 2.070454 |  |  | 0 patri | -2.432954 | 1.107954 |  |  |  | 0 patri | -0.3329543 | 3.207954
16.Vypočítajte a zobrazte grafy hlavných efektov sledovaných faktorov (main effect plots).
t1 | t2 | t3 | Y |  |  | hlavny efekt faktora A_ % uhlíka
-1 | -1 | -1 | 1317.1 |  |  | -1 | 1320.1
-1 | -1 | 1 | 1332.9 |  |  | 1 | 1386.875
-1 | 1 | 1 | 1319.2 |  |  | ef(A)= | 66.775
1 | 1 | 1 | 1378.6
1 | -1 | 1 | 1412.6
-1 | 1 | 1 | 1320.6 |  |  | hlavny efekt faktora B_Teplota olova
1 | -1 | 1 | 1406.7 |  |  | -1 | 1364.0125
-1 | -1 | 1 | 1330.9 |  |  | 1 | 1342.9625
1 | 1 | 1 | 1375.2 |  |  | ef(B)= | -21.05
-1 | -1 | -1 | 1315.1
1 | -1 | -1 | 1403.2
1 | 1 | -1 | 1363.3 |  |  | hlavny efekt faktora C_rýchlosť
1 | -1 | -1 | 1393.6 |  |  | -1 | 1347.3875 | [7 empty] | 21. porovnanie výsledkov
-1 | 1 | -1 | 1312.3 |  |  | 1 | 1359.5875
-1 | 1 | -1 | 1312.7 |  |  | ef(C)= | 12.2
1 | 1 | -1 | 1361.8
17. Zobrazte efekt interakcií sledovaných faktorov (interaction plots) a interpretujte ich.
t1 | t2 | t3 | Y |  |  |  | s | lambda
-1 | -1 | -1 | 1317.1 |  |  | x1 | 82.5 | 2.5
-1 | -1 | 1 | 1332.9 |  |  | x2 | 565 | 5
-1 | 1 | 1 | 1319.2 |  |  | x3 | 29.5 | 1.5
1 | 1 | 1 | 1378.6
1 | -1 | 1 | 1412.6
-1 | 1 | 1 | 1320.6 |  | x1= | <80;85> | Obsah uhlíka [C] | (%)
1 | -1 | 1 | 1406.7 |  | x2= | <560;570> | Teplota olova [T] | (°C)
-1 | -1 | 1 | 1330.9 |  | x3= | <28;31> | Rýchlosť [V] | (m/min)
1 | 1 | 1 | 1375.2 |  |  | Y= | Pevnosť v ťahu [Rm] | (MPa)
-1 | -1 | -1 | 1315.1
1 | -1 | -1 | 1403.2
1 | 1 | -1 | 1363.3
1 | -1 | -1 | 1393.6
-1 | 1 | -1 | 1312.3
-1 | 1 | -1 | 1312.7
1 | 1 | -1 | 1361.8
A
|  |  | 80 | 85
|  |  | -1 | 1
C | 31 | -1 | 1314.3 | 1380.475 | 1353.7875
| 28 | 1 | 1325.9 | 1393.275 | 1353.1875
|  |  |  | ef(AC)= | 0.6
A
|  |  | 80 | 85
|  |  | -1 | 1
B | 560 | -1 | 1324 | 1404.025 | 1346.8625
| 570 | 1 | 1316.2 | 1369.725 | 1360.1125
|  |  |  | ef(AB)= | -13.25
B
|  |  | 560 | 570
|  |  | -1 | 1
C | 31 | -1 | 1357.25 | 1337.525 | 1352.825
| 28 | 1 | 1370.775 | 1348.4 | 1354.15
|  |  |  | ef(BC)= | -1.325
18. Pomocou nájdeného regresného modelu predikujte hodnotu odozvy pre zvolené úrovne faktorov. Správnosť výsledku overte výpočtom cez model v pôvodných aj kódovaných jednotkách.
x1=83 →t1= | 0.2 |  |  | s | lambda
x2=567 →t2= | 0.4 |  |  | 82.5 | 2.5
x3=30 →t3= | 0.3333333 |  |  | 565 | 5
yLt(t1,t2,t3)= | 1357.458 |  |  | 29.5 | 1.5
yLt(t1,t2,t3,t1*t2)= | 1353.4875 | + | 33.3875 | *t1- | 10.525 | *t2+ | 6.1 | *t3- | 6.625 | *(t1*t2)
yLt(t1,t2,t3)= | 1357.458 | MPa | predikované
fL(x1,x2,x3,x1*x2) | -23383.57 | + | 13.355 | *x1- | 2.105 | *x2+ | 4.066667 | *x3- | 0.53 | *(x1*x2)
fLt(t1,t2,t3)= | -48288.97 | MPa
Ak bude percento uhlíka v oceli 83% C, teplota olova bude 567 stupňov, rýchlosť drôtu bude 30 metrov za minutu a priemer drôtu 4,35mm. Náš testovaný drôt by po procese patentovania (žihacia pec + oloveny kúpeľ) mal dosiahnuť výslednú pevnosť v ťahu celkom 1357,458 MPa.
20. Analyzujte pri akom nastavení faktorov možno dostať požadovanú odozvu.
Keď nastavíme efekt faktora A - % uhlíka na hornú úroveň, odozva sa zvyšuje.
Z praxe: väčšie % uhlíka (C) v oceli - predpoklad vyššej pevnosti v ťahu.
Keď nastavíme faktor B- teplota olova na hornú úroveň, odozva sa znižuje.
Z praxe: vyššia teplota oloveného kúpeľa - predpoklad nižšej pevnosti v ťahu.
Keď nastavíme efekt fakrora C - rýchlosť na hornú úroveň, odozva sa zvyšuje.
Z praxe: vyššia rýchlosť, respektivé predpisana - predpoklad dobrej/vyššej pevnosti v ťahu.
Interakcia faktorov obsahu uhlíka a rýchlosti je prítomná. Interakcia medzi jednotlivými faktormi je malá.
Úsečky nie sú rovnobežné. Hlavný efekt faktora A je kladný. Pre maximalizáciu odozvy dávame oba faktory na hornú úroveň.
Interakcia faktorov obsahu uhlíka a rýchlosti nie je. Úsečky sú rovnobežné, interakcia neexistuje. Hlavný efekt faktora A je kladný. Pre maximalizáciu odozvy dávame oba faktory na hornú úroveň.
Interakcia medzi obsahom uhlíka a teplotou olova je prítomná. Interakcia medzi faktormi je malá. Úsečky nie sú rovnobežné. Hlavný efekt faktora A je nulový.
Interakcia obsahom uhlíka a teplotou olova je prítomná. Úsečky nie sú rovnobežné. Interakcia medzi faktormi je malá. Hlavný efekt faktora B je záporný. Pre maximalizáciu odozvy volíme oba faktory na dolnú úroveň.
Interakcia faktorov teploty olova a rýchlosti je malá. Úsečky nie sú rovnobežné. Hlavný efekt faktora A je nulový.
Interakcia faktorov teploty olova a rýchlosti nie je, úsečky sú rovnobežné. Interakcia neexistuje. Hlavný efekt faktora A je kladný. Pre maximalizáciu odozvy dávame oba faktory na hornú úroveň.
Na hladine významnosti alfa=0,05 možno konštatovať, že koeficient b12 je statisticky vyznamny, t.j. spoločny vplyv faktorov t1 a t2 na hodnotu transformovanej regresnej funkcie fLT(t1, t2, t3) je štatisticky významný, to znamená, že ho nemožno zanedbať.
Na hladine významnosti alfa=0,05 možno konštatovať, že koeficient b13 nie je statisticky vyznamny, t.j. spoločny vplyv faktorov t1 a t3 na hodnotu transformovanej regresnej funkcie fLT(t1, t2, t3) nie je štatisticky významný, to znamená, že ho možno zanedbať.
Na hladine významnosti alfa=0,05 možno konštatovať, že koeficient b23 nie je statisticky vyznamny, t.j. spoločny vplyv faktorov t2 a t3 na hodnotu transformovanej regresnej funkcie fLT(t1, t2, t3) nie je štatisticky významný, to znamená, že ho možno zanedbať.
Na hladine významnosti alfa=0,05 možno konštatovať, že koeficient b123 nie je statisticky vyznamny, t.j. spoločny vplyv faktorov t1, t2 a t3 na hodnotu transformovanej regresnej funkcie fLT(t1, t2, t3) nie je štatisticky významný, to znamená, že ho možno zanedbať.