## DOE
Cieľ: Maximalizácia pevnosti v ťahu (Tensile Strength) výtlačku z materiálu PLA. Chceme zistiť, ktoré nastavenia slicera (softvéru) majú najväčší vplyv na to, či sa súčiastka zlomí.
| Kód | Faktor | Jednotka | Úroveň -1 (Nízka) | Úroveň +1 (Vysoká) |  |  | s | lambda
| A | Teplota trysky | °C | 200 | 220 |  | x1 | 210 | 10
| B | Výška vrstvy | mm | 0.1 | 0.3 |  | x2 | 0.2 | 0.1
| C | Rýchlosť tlače | mm/s | 40 | 80 |  | x3 | 60 | 20
| Meranie | x1 (Teplota) | x2 (Vrstva) | x3 (Rýchlosť) | Y Pevnosť
| 1 | -1 | -1 | -1 | 56.5
| 2 | 1 | -1 | -1 | 61.2
| 3 | -1 | 1 | -1 | 42.5
| 4 | 1 | 1 | -1 | 49.1
| 5 | -1 | -1 | 1 | 54.2
| 6 | 1 | -1 | 1 | 58.5
| 7 | -1 | 1 | 1 | 39.4
| 8 | 1 | 1 | 1 | 46.2
| 9 | -1 | -1 | -1 | 57.1
| 10 | 1 | -1 | -1 | 60.8
| 11 | -1 | 1 | -1 | 41.9
| 12 | 1 | 1 | -1 | 48.5
| 13 | -1 | -1 | 1 | 53.8
| 14 | 1 | -1 | 1 | 59.1
| 15 | -1 | 1 | 1 | 40.1
| 16 | 1 | 1 | 1 | 45.8
"Vzhľadom na obmedzený prístup k trhaciemu zariadeniu boli dáta pre tento experiment prevzaté z dostupnej štúdie skúmajúcej vplyv parametrov tlače na mechanické vlastnosti PLA:"
Citácia: Tymrak, B. M., Kreiger, M., & Pearce, J. M. (2014). Mechanical properties of components fabricated with open-source 3-D printers under realistic environmental conditions. Materials & Design, 58, 242-246.
| b0 | b1 | b2 | b3 | b12 | b13 | b23 | b123
Meranie |  | x1 (Teplota) | x2 (Vrstva) | x3 (Rýchlosť) | x1x2 | x1x3 | x2x3 | x1x2x3 | Y Pevnosť |  | Meranie | x1 (Teplota) | x2 (Vrstva) | x3 (Rýchlosť) | Y Pevnosť
1 | 1 | -1 | -1 | -1 | 1 | 1 | 1 | -1 | 56.5 |  | 1 | -1 | -1 | -1 | 56.5
2 | 1 | 1 | -1 | -1 | -1 | -1 | 1 | 1 | 61.2 |  | 9 | -1 | -1 | -1 | 57.1 | 56.8
3 | 1 | -1 | 1 | -1 | -1 | 1 | -1 | 1 | 42.5 |  | 5 | -1 | -1 | 1 | 54.2
4 | 1 | 1 | 1 | -1 | 1 | -1 | -1 | -1 | 49.1 |  | 13 | -1 | -1 | 1 | 53.8 | 54
5 | 1 | -1 | -1 | 1 | 1 | -1 | -1 | 1 | 54.2 |  | 3 | -1 | 1 | -1 | 42.5
6 | 1 | 1 | -1 | 1 | -1 | 1 | -1 | -1 | 58.5 |  | 11 | -1 | 1 | -1 | 41.9 | 42.2
7 | 1 | -1 | 1 | 1 | -1 | -1 | 1 | -1 | 39.4 |  | 7 | -1 | 1 | 1 | 39.4
8 | 1 | 1 | 1 | 1 | 1 | 1 | 1 | 1 | 46.2 |  | 15 | -1 | 1 | 1 | 40.1 | 39.75
9 | 1 | -1 | -1 | -1 | 1 | 1 | 1 | -1 | 57.1 |  | 2 | 1 | -1 | -1 | 61.2
10 | 1 | 1 | -1 | -1 | -1 | -1 | 1 | 1 | 60.8 |  | 10 | 1 | -1 | -1 | 60.8 | 61
11 | 1 | -1 | 1 | -1 | -1 | 1 | -1 | 1 | 41.9 |  | 6 | 1 | -1 | 1 | 58.5
12 | 1 | 1 | 1 | -1 | 1 | -1 | -1 | -1 | 48.5 |  | 14 | 1 | -1 | 1 | 59.1 | 58.8
13 | 1 | -1 | -1 | 1 | 1 | -1 | -1 | 1 | 53.8 |  | 4 | 1 | 1 | -1 | 49.1
14 | 1 | 1 | -1 | 1 | -1 | 1 | -1 | -1 | 59.1 |  | 12 | 1 | 1 | -1 | 48.5 | 48.8
15 | 1 | -1 | 1 | 1 | -1 | -1 | 1 | -1 | 40.1 |  | 8 | 1 | 1 | 1 | 46.2
16 | 1 | 1 | 1 | 1 | 1 | 1 | 1 | 1 | 45.8 |  | 16 | 1 | 1 | 1 | 45.8 | 46
| Transponovaná matica x | [15 empty] | Transponovaná matica x * y | b | vektor odhadov parametrov bii
| 1 | 1 | 1 | 1 | 1 | 1 | 1 | 1 | 1 | 1 | 1 | 1 | 1 | 1 | 1 | 1 | 814.7 | 50.91875 | b0 | 50.91875
| -1 | 1 | -1 | 1 | -1 | 1 | -1 | 1 | -1 | 1 | -1 | 1 | -1 | 1 | -1 | 1 | 43.7 | 2.73125 | b1 | 2.73125
| -1 | -1 | 1 | 1 | -1 | -1 | 1 | 1 | -1 | -1 | 1 | 1 | -1 | -1 | 1 | 1 | -107.7 | -6.73125 | b2 | -6.73125
| -1 | -1 | -1 | -1 | 1 | 1 | 1 | 1 | -1 | -1 | -1 | -1 | 1 | 1 | 1 | 1 | -20.5 | -1.28125 | b3 | -1.28125
| 1 | -1 | -1 | 1 | 1 | -1 | -1 | 1 | 1 | -1 | -1 | 1 | 1 | -1 | -1 | 1 | 7.7 | 0.48125 | b12 | 0.48125
| 1 | -1 | 1 | -1 | -1 | 1 | -1 | 1 | 1 | -1 | 1 | -1 | -1 | 1 | -1 | 1 | 0.5 | 0.03125 | b13 | 0.03125
| 1 | 1 | -1 | -1 | -1 | -1 | 1 | 1 | 1 | 1 | -1 | -1 | -1 | -1 | 1 | 1 | -0.5 | -0.03125 | b23 | -0.03125
| -1 | 1 | 1 | -1 | 1 | -1 | -1 | 1 | -1 | 1 | 1 | -1 | 1 | -1 | -1 | 1 | -1.9 | -0.11875 | b123 | -0.11875
2. úloha
Regresný model so všetkými premennými
SUMMARY OUTPUT
1. úloha
Regression Statistics
| Multiple R | 0.9993118 | [10 empty] | C plot s priemernymi nameranymi hodnotami
| R Square | 0.998624
| Adjusted R Square | 0.9974201
| Standard Error | 0.3881044
| Observations | 16
ANOVA
|  | df | SS | MS | F | Significance F
| Regression | 7 | 874.539375 | 124.9342 | 829.4386 | 8.386647e-11
| Residual | 8 | 1.205 | 0.150625
| Total | 15 | 875.744375
|  | Coefficients | Standard Error | t Stat | P-value | Lower 95% | Upper 95% | Lower 95,0% | Upper 95,0%
| Intercept | 50.91875 | 0.09702609 | 524.7944 | 1.946521e-19 | 50.69501 | 51.14249 | 50.69501 | 51.14249
| x1 (Teplota) | 2.73125 | 0.09702609 | 28.14964 | 2.739858e-09 | 2.507507 | 2.954993 | 2.507507 | 2.954993
| x2 (Vrstva) | -6.73125 | 0.09702609 | -69.37567 | 2.074741e-12 | -6.954993 | -6.507507 | -6.954993 | -6.507507
| x3 (Rýchlosť) | -1.28125 | 0.09702609 | -13.20521 | 1.030619e-06 | -1.504993 | -1.057507 | -1.504993 | -1.057507
| x1x2 | 0.48125 | 0.09702609 | 4.960006 | 0.001106889 | 0.2575074 | 0.7049926 | 0.2575074 | 0.7049926
| x1x3 | 0.03125 | 0.09702609 | 0.3220783 | 0.7556486 | -0.1924926 | 0.2549926 | -0.1924926 | 0.2549926
| x2x3 | -0.03125 | 0.09702609 | -0.3220783 | 0.7556486 | -0.2549926 | 0.1924926 | -0.2549926 | 0.1924926
| x1x2x3 | -0.11875 | 0.09702609 | -1.223898 | 0.2558107 | -0.3424926 | 0.1049926 | -0.3424926 | 0.1049926
3. úloha
|  |  | Premenná | Koeficient (b) | p-hodnoty | Význam
|  |  | Absolútny člen | 50.92 | 1.946521e-19 | Priemerná hodnota pevnosti
|  |  | Teplota | 2.73 | 2.739858e-09 | Zvýšenie teploty zvyšuje pevnosť
|  |  | Výška vrstvy | -6.73 | 2.074741e-12 | Zvýšenie vrstvy výrazne znižuje pevnosť
|  |  | Rýchlosť tlače | -1.28 | 1.030619e-06 | Rýchlejšia tlač mierne znižuje pevnosť
|  |  | Interakcia Teplota*Vrstva | 0.48 | 0.001106889 | (Malý vplyv)
|  |  | Interakcia Teplota*Rýchlosť | 0.03 | 0.7556486 | (Zanedbateľný vplyv) |  |  | nie sú štatisticky významné a možno ich vylúčiť
|  |  | Interakcia Vrstva*Rýchlosť | -0.03 | 0.7556486 | (Zanedbateľný vplyv) |  |  | nie sú štatisticky významné a možno ich vylúčiť
|  |  | Interakcia Vrstva*Rýchlosť*Teplota | -0.11875 | 0.2558107 | (Zanedbateľný vplyv) |  |  | nie sú štatisticky významné a možno ich vylúčiť
Na hladine významnosti alfa = 0,05 sme testovali významnosť jednotlivých regresných koeficientov (pomocou P-hodnôt).
Štatisticky významné faktory: Teplota (x1), Výška vrstvy (x2) a Rýchlosť tlače (x3) a interakcia teploty a vrstvy. Ich P-hodnoty sú menšie ako 0,05 a majú výrazný vplyv na odozvu.
Regresný model so štatisticky významnými premennými
| t1 | t2 | t3 | t1t2 |  |  | 4. 5. 6. 7. 8. 9. úloha
| x1 (Teplota) | x2 (Vrstva) | x3 (Rýchlosť) | x1x2 | Y Pevnosť |  | SUMMARY OUTPUT
| -1 | -1 | -1 | 1 | 56.5
| 1 | -1 | -1 | -1 | 61.2 |  | Regression Statistics
| -1 | 1 | -1 | -1 | 42.5 |  | Multiple R | 0.999165
| 1 | 1 | -1 | 1 | 49.1 |  | R Square | 0.9983307
| -1 | -1 | 1 | 1 | 54.2 |  | Adjusted R Square | 0.9977237
| 1 | -1 | 1 | -1 | 58.5 |  | Standard Error | 0.3645514
| -1 | 1 | 1 | -1 | 39.4 |  | Observations | 16
| 1 | 1 | 1 | 1 | 46.2
| -1 | -1 | -1 | 1 | 57.1 |  | ANOVA
| 1 | -1 | -1 | -1 | 60.8 |  |  | df | SS | MS | F | Significance F
| -1 | 1 | -1 | -1 | 41.9 |  | Regression | 4 | 874.2825 | 218.570625 | 1644.653 | 3.437402e-15
| 1 | 1 | -1 | 1 | 48.5 |  | Residual | 11 | 1.461875 | 0.1328977
| -1 | -1 | 1 | 1 | 53.8 |  | Total | 15 | 875.744375
| 1 | -1 | 1 | -1 | 59.1
| -1 | 1 | 1 | -1 | 40.1 |  |  | Coefficients | Standard Error | t Stat | P-value | Lower 95% | Upper 95% | Lower 95,0% | Upper 95,0%
| 1 | 1 | 1 | 1 | 45.8 |  | Intercept | 50.91875 | 0.09113785 | 558.7004 | 7.585784e-26 | 50.71816 | 51.11934 | 50.71816 | 51.11934
[7 empty] | t1 | 2.73125 | 0.09113785 | 29.96834 | 6.743947e-12 | 2.530657 | 2.931843 | 2.530657 | 2.931843
[7 empty] | t2 | -6.73125 | 0.09113785 | -73.8579 | 3.485288e-16 | -6.931843 | -6.530657 | -6.931843 | -6.530657
|  | s | lambda |  |  |  | t3 | -1.28125 | 0.09113785 | -14.05837 | 2.250623e-08 | -1.481843 | -1.080657 | -1.481843 | -1.080657
| x1 | 210 | 10 |  |  |  | t1t2 | 0.48125 | 0.09113785 | 5.280462 | 0.0002600992 | 0.2806569 | 0.6818431 | 0.2806569 | 0.6818431
| x2 | 0.2 | 0.1
| x3 | 60 | 20 |  |  |  | fLT(t1,t2. t3)= | 50,92 + 2,73*t1 - 6,73*t2 - 1,28*t3 + 0,48*t1t2
[7 empty] | fL(x1,x2, x3)= | 50,92 + 2,73*(x1-210)/10 - 6,73(x2-0,2)/0,1- 1,28(x3-60)/20 + 0,48*((x1-210)/10)*((x2-0,2)/0,1)
[6 empty] | rovnica v nekódovaných hodnotách: | Y = | 31,08 + 0,177*x1 - 168,39*x2 - 0,064*x3 + 0,481*x1*x2
| A) Člen pre Teplotu (x1): 2,7313 * (x1 - 210) / 10 = 0,27313 * x1 - 57,3573 | [6 empty] | Index determinácie
[8 empty] | R Square | 0.9983307 |  | Týmto modelom sme vysvetlily 99,83% variability pevnosti 3D produktu
B) Člen pre Vrstvu (x2): -6,7313 * (x2 - 0,2) / 0,1 = -67,313 * x2 + 13,4626
Pôvodný model
| C) Člen pre Rýchlosť (x3): -1,2813 * (x3 - 60) / 20 = -0,0641 * x3 + 3,8439 | [6 empty] | Adjusted R Square | 0.9974201
Model s odstránenými nevýznamnými premennými
| D) Interakčný člen (x1*x2): 0,4813 * ((x1 - 210)/10) * ((x2 - 0,2)/0,1) = 0,4813 * x1 * x2 - 0,0963 * x1 - 101,073 * x2 + 20,2146 | [6 empty] | Adjusted R Square | 0.9977237
Môžeme si všimnúť, že upravený index determinácie má mierne vyššiu hodnotu v druhom modeli, čo nám môže hovoriť o tom, že v pôvodnom modeli boli premenné, ktoré neboli štatisticky významné a bolo ich potrebné odstrániť
E) Finálne sčítanie (Výsledná rovnica): Y = 31,0826 + 0,1768x1 - 168,386x2 - 0,0641x3 + 0,4813x1*x2
Významnosť regresného modelu
Significance F
3.437402e-15
H0: model nie je štatisticky významný
H1: model je štatisticky významný
hodnota significance F je menšia ako alfa, takže môžeme konštatovať, že model je štatisticky významný na úrovni alfa = 0,05
F test
[7 empty] | F= | 1644.653
[7 empty] | tabu. Hod. | 3.35669
| 10. úloha | [5 empty] | kritická hodnota je vyššia ako tabuľková hodnota a preto príjimame H1
| Lack of fit | [6 empty] | t1 | t2 | t3 | y | Pure error | df (pure error) |  | rozdiel
[8 empty] | -1 | -1 | -1 | 56.5
| Regression Statistics | [6 empty] | -1 | -1 | -1 | 57.1 | 0.18 | 1 |  | 0.6 | 0.36
| Multiple R | 0.999165 | [5 empty] | -1 | -1 | 1 | 54.2
| R Square | 0.9983307 | [5 empty] | -1 | -1 | 1 | 53.8 | 0.08 | 1 |  | -0.4 | 0.16
| Adjusted R Square | 0.9977237 | [5 empty] | -1 | 1 | -1 | 42.5
| Standard Error | 0.3645514 | [5 empty] | -1 | 1 | -1 | 41.9 | 0.18 | 1 |  | -0.6 | 0.36
| Observations | 16 | [5 empty] | -1 | 1 | 1 | 39.4
[8 empty] | -1 | 1 | 1 | 40.1 | 0.245 | 1 |  | 0.7 | 0.49
| ANOVA | [6 empty] | 1 | -1 | -1 | 61.2
|  | df | SS | MS | F | Significance F |  | 1 | -1 | -1 | 60.8 | 0.08 | 1 |  | -0.4 | 0.16
| Regression | 4 | 874.2825 | 218.570625 | 1644.653 | 3.437402e-15 |  | 1 | -1 | 1 | 58.5
| Residual | 11 | 1.461875 | 0.1328977 |  |  |  | 1 | -1 | 1 | 59.1 | 0.18 | 1 |  | 0.6 | 0.36
| Lack of fit | 3 | 0.256875 | 0.085625 | 0.5684647 | 0.6511944 |  | 1 | 1 | -1 | 49.1
| Pure error | 8 | 1.205 | 0.150625 |  |  |  | 1 | 1 | -1 | 48.5 | 0.18 | 1 |  | -0.6 | 0.36
| Total | 15 | 875.744375 |  |  |  |  | 1 | 1 | 1 | 46.2
[8 empty] | 1 | 1 | 1 | 45.8 | 0.08 | 1 |  | -0.4 | 0.16
|  | H0: lineárny model je dostatočný | [9 empty] | 1.205 | 8 |  |  | 2.41
|  | H1: lineárny model nie je dostatočný | [13 empty] | 1.205
[11 empty] | rozptyl chyby | 0.150625
|  | P-hodnota (0,6512) je väčšia ako hladina významnosti alfa (0,05), preto príjimame H0 | [8 empty] | smerodajna odchýlka | 0.09702609
Lineárny model je dostatočný
11. úloha
Vzhľadom na to, že realizovaný experimentálny plán neobsahoval merania v strede experimentálnej oblasti (tzv. Center Points), nie je možné vykonať priamy štatistický test krivosti porovnaním priemeru v strede a v rohoch experimentu.
Avšak, v predchádzajúcom bode sme vykonali test adekvátnosti modelu (Lack of Fit). Keďže tento test preukázal, že nedostatok zhody nie je štatisticky významný (p-hodnota > 0,05), môžeme konštatovať, že lineárny regresný model dostatočne popisuje závislosť v skúmanej oblasti.
12. úloha
Reziduá
SUMMARY OUTPUT
Regression Statistics
| Multiple R | 0.999165
| R Square | 0.9983307
| Adjusted R Square | 0.9977237
| Standard Error | 0.3645514
| Observations | 16
ANOVA
|  | df | SS | MS | F | Significance F
| Regression | 4 | 874.2825 | 218.570625 | 1644.653 | 3.437402e-15
| Residual | 11 | 1.461875 | 0.1328977
| Total | 15 | 875.744375
|  | Coefficients | Standard Error | t Stat | P-value | Lower 95% | Upper 95% | Lower 95,0% | Upper 95,0%
| Intercept | 50.91875 | 0.09113785 | 558.7004 | 7.585784e-26 | 50.71816 | 51.11934 | 50.71816 | 51.11934
| x1 (Teplota) | 2.73125 | 0.09113785 | 29.96834 | 6.743947e-12 | 2.530657 | 2.931843 | 2.530657 | 2.931843
| x2 (Vrstva) | -6.73125 | 0.09113785 | -73.8579 | 3.485288e-16 | -6.931843 | -6.530657 | -6.931843 | -6.530657
| x3 (Rýchlosť) | -1.28125 | 0.09113785 | -14.05837 | 2.250623e-08 | -1.481843 | -1.080657 | -1.481843 | -1.080657
| x1x2 | 0.48125 | 0.09113785 | 5.280462 | 0.0002600992 | 0.2806569 | 0.6818431 | 0.2806569 | 0.6818431
| RESIDUAL OUTPUT |  |  |  |  | PROBABILITY OUTPUT
| Observation | Predicted Y Pevnosť | Residuals | Standard Residuals |  | Percentile | Y Pevnosť
| 1 | 56.68125 | -0.18125 | -0.5805886 |  | 3.125 | 39.4
| 2 | 61.18125 | 0.01875 | 0.06006089 |  | 9.375 | 40.1
| 3 | 42.25625 | 0.24375 | 0.7807916 |  | 15.625 | 41.9
| 4 | 48.68125 | 0.41875 | 1.34136 |  | 21.875 | 42.5
| 5 | 54.11875 | 0.08125 | 0.2602639 |  | 28.125 | 45.8
| 6 | 58.61875 | -0.11875 | -0.3803857 |  | 34.375 | 46.2
| 7 | 39.69375 | -0.29375 | -0.940954 |  | 40.625 | 48.5
| 8 | 46.11875 | 0.08125 | 0.2602639 |  | 46.875 | 49.1
| 9 | 56.68125 | 0.41875 | 1.34136 |  | 53.125 | 53.8
| 10 | 61.18125 | -0.38125 | -1.221238 |  | 59.375 | 54.2
| 11 | 42.25625 | -0.35625 | -1.141157 |  | 65.625 | 56.5
| 12 | 48.68125 | -0.18125 | -0.5805886 |  | 71.875 | 57.1
| 13 | 54.11875 | -0.31875 | -1.021035 |  | 78.125 | 58.5
| 14 | 58.61875 | 0.48125 | 1.541563 |  | 84.375 | 59.1
| 15 | 39.69375 | 0.40625 | 1.301319 |  | 90.625 | 60.8
| 16 | 46.11875 | -0.31875 | -1.021035 |  | 96.875 | 61.2
Na os y sme naniesli hodnoty štandardizovaných reziduí
Na os x sme naniesli hodnoty y (hustoty strieborného prášku)
Reziduá by mali byť roztrúsené okolo nulovej hodnoty (y) a nemali by tvoriť zhluky a nemali by sa dať popísať krivkou
Môžeme povedať, že táto podmienka je splnená
13. úloha
Na overenie, či je samostatný vplyv vybraného faktora štatisticky významný, vykonáme t-test nulovosti regresného koeficientu pre Faktor A (Teplota)
| Nulová hypotéza |  | Faktor Teplota nemá štatisticky významný vplyv na pevnosť
| Alternatívna hypotéza |  | Faktor Teplota má štatisticky významný vplyv
| Hodnota odhadnutého koeficientu: |  |  | b1 = | 2.73125
| Smerodajná odchýlka koeficientu |  |  |  | 0.09702609
| Počet stupňov voľnosti chyby |  |  |  | 8
| hladina významnosti alfa: |  |  |  | 0.05
| Výpočet testovacej štatistiky |  |  | 28.14964
| Určenie kritickej hodnoty |  |  | 2.306004
Keďže testovacia štatistika je väčšia ako kritická hodnota, zamietame nulovú hypotézu na hladine významnosti 0,05.
Interpretácia: Samostatný vplyv faktora Teplota (x1) na hodnotu regresnej funkcie je štatisticky významný. Zmena teploty má preukázateľný dopad na pevnosť vzorky.
14. úloha
Na overenie významnosti sme zvolili Faktor A (Teplota x1). Testujeme, či príspevok tohto faktora k vysvetleniu celkovej variability (SSa) je štatisticky významný v porovnaní s variabilitou náhodnej chyby (MSE).
| Nulová hypotéza |  | Faktor A neprispieva významne k vysvetleniu variability
| Alternatívna hypotéza |  | Faktor A prispieva významne k vysvetleniu variability
Výpočet sumy štvorcov pre faktor A
| Hodnota odhadnutého koeficientu: |  |  | b1 = | 2.73125
SSa = N * b1^2
| SSa = | 119.355625 | Táto hodnota predstavuje variabilitu, ktorú "vysvetľuje" samotná zmena teploty
Určenie stupňov voľnosti a priemerných štvorcov:
| Stupne voľnosti faktora: |  |  | 1
| Priemerný štvorec faktora |  |  | 119.355625
| Priemerný štvorec chyby |  |  | 0.150625
| Výpočet testovacej štatistiky |  |  | F = Msa / MSE |  | F= | 792.4025
| Určenie kritickej hodnoty |  |  | 5.317655
F vypočítane > F kriticka hodnota (792,40 > 5,33)
Nulovú hypotézu zamietame. Dodatočný príspevok faktora A (Teplota) na vysvetlenie variability závislej premennej je štatisticky vysoko významný.
15. úloha - Určenie štatistickej významnosti interakcie faktorov
Na overenie, či je vzájomné pôsobenie (interakcia) faktorov štatisticky významné, vykonáme t-test nulovosti regresného koeficientu pre interakciu Teplota * Vrstva (x1 x2, koeficient b12).
| Nulová hypotéza |  | Interakcia faktorov x1 a x2 nemá štatisticky významný vplyv na pevnosť
| Alternatívna hypotéza |  | Interakcia faktorov x1 a x2 má štatisticky významný vplyv na pevnosť
| Hodnota koeficientu interakcie |  |  | 0.48125
| Smerodajná odchýlka koeficientu |  |  | 0.09702609
| Počet stupňov voľnosti chyby |  |  | 8
| hladina významnosti alfa |  |  | 0.05
| Určenie kritickej hodnoty |  |  | 2.306004
| Výpočet testovacej štatistiky |  |  | T vypočítané = abs(b12)/Sbj |  |  | 4.960006
T vypočítane > T kriticka hodnota (4,96 > 2,31)
Testovacia štatistika prekračuje kritickú hodnotu, zamietame nulovú hypotézu. Interakcia medzi teplotou trysky a výškou vrstvy je štatisticky významná. To znamená, že vplyv teploty na pevnosť nie je konštantný, ale závisí od toho, aká výška vrstvy je práve nastavená (a naopak).
16. úloha - Main effect plots
| Faktor Teplota | [6 empty] | Coefficients
| Úroveň | Vzorec | Výsledok (Bod do grafu) |  |  |  | Intercept | 50.91875
| Vysoká (+1) | b0+b1 | 53.65 |  |  |  | x1 (Teplota) | 2.73125
| Nízka (-1) | b0-b1 | 48.1875 |  |  |  | x2 (Vrstva) | -6.73125
| Efekt | = (1) - (-1) | 5.4625 |  |  |  | x3 (Rýchlosť) | -1.28125
[7 empty] | x1x2 | 0.48125
Faktor Vrstva
| Úroveň | Vzorec | Výsledok (Bod do grafu)
| Vysoká (+1) | b0+b2 | 44.1875
| Nízka (-1) | b0-b2 | 57.65
| Efekt | = (1) - (-1) | -13.4625
| Faktor Rýchlosť |  |  |  |  | Faktor | Nízka úroveň (-1) | Vysoká úroveň (+1) | Rozdiel (Efekt)
| Úroveň | Vzorec | Výsledok (Bod do grafu) |  |  | uroven | -1 | 1
| Vysoká (+1) | b0+b3 | 49.6375 |  |  | Teplota (A) | 48.19 | 53.65 | 5.46
| Nízka (-1) | b0-b3 | 52.2 |  |  | Vrstva (B) | 57.65 | 44.19 | -13.46
| Efekt | = (1) - (-1) | -2.5625 |  |  | Rýchlosť (C) | 52.2 | 49.64 | -2.56
| Faktor A (Teplota): Krivka má rastúci charakter. Sklon priamky indikuje, že so zvyšovaním teploty trysky dochádza k nárastu pevnosti (z 48,19 na 53,65). Tento faktor má pozitívny vplyv na proces. | [5 empty] | Faktor B (Výška vrstvy): Krivka má prudko klesajúci charakter. Toto je faktor s najväčším sklonom, čo znamená, že má najvýraznejší vplyv na odozvu. Zvýšenie výšky vrstvy spôsobuje výrazný pokles pevnosti (z 57,65 na 44,19). | [5 empty] | Faktor C (Rýchlosť): Krivka má mierne klesajúci charakter. Vplyv rýchlosti tlače je v porovnaní s ostatnými faktormi najslabší (najmenší sklon priamky), pričom vyššia rýchlosť vedie k miernemu zníženiu pevnosti.
17. úloha - Interaction plots
|  |  | Y= | 50,92 + 2,73*x1 - 6,73*x2 - 1,28*x3 + 0,48*x1x2
| Teplota (os X) | Vrstva (Legenda) | Výpočet (Dosadenie x1​,x2​) |  |  |  |  | Teplota (os X) | Vrstva (Legenda) | Výsledná Pevnosť
| -1 (200°C) | -1 (0,1 mm) | = 50,92 + 2,73(-1) - 6,73(-1) + 0,48(-1)(-1) |  |  |  |  | -1 | -1 | 55.4
| +1 (220°C) | -1 (0,1 mm) | = 50,92 + 2,73(1) - 6,73(-1) + 0,48(1)(-1) |  |  |  |  | 1 | -1 | 59.9
| -1 (200°C) | +1 (0,3 mm) | = 50,92 + 2,73(-1) - 6,73(1) + 0,48(-1)(1) |  |  |  |  | -1 | 1 | 40.98
| +1 (220°C) | +1 (0,3 mm) | = 50,92 + 2,73(1) - 6,73(1) + 0,48(1)(1) |  |  |  |  | 1 | 1 | 47.4
|  |  |  | Vrstva -1 (Nízka) | Vrstva +1 (Vysoká)
|  |  |  | 0.1 | 0.3
|  |  |  | -1 | 1
| Teplota -1 | 200 | -1 | 55.4 | 40.98
| Teplota +1 | 220 | 1 | 59.9 | 47.4
Efekt faktora Teplota pri konštatnej úrovni faktora Vrstvy
Efekt faktora Vrstvy pri konštatnej úrovni faktora Teplota
Z grafu je jasne vidieť, že priamky nie sú rovnobežné, ale sa smerom doprava od seba vzďaľujú (divergujú). To potvrdzuje existenciu štatisticky významnej interakcie.
18. úloha - Predikcia odozvy
Pre predikciu si zvolíme ľubovoľný bod vnútri experimentálnej oblasti, ktorý sme nemerali. Napríklad:
| Teplota |  | 215
| Výška vrstvy |  | 0.15
| Rýchlosť |  | 50
|  | predikovaná hodnota y = | 56.1703125 |  | Dosadením reálnych hodnôt do regresnej rovnice sme získali predikovanú hodnotu pevnosti Y = 56,17 MPa.
Coefficients
| Intercept | 50.91875 |  |  | s | lambda
| x1 (Teplota) | 2.73125 |  | x1 | 210 | 10
| x2 (Vrstva) | -6.73125 |  | x2 | 0.2 | 0.1
| x3 (Rýchlosť) | -1.28125 |  | x3 | 60 | 20
| x1x2 | 0.48125
regresná funkcia
| fL(x1,x2, x3)= | 50,92 + 2,73*(x1-210)/10 - 6,73(x2-0,2)/0,1- 1,28(x3-60)/20 + 0,48*((x1-210)/10)*((x2-0,2)/0,1)
| A | B
| Kódované x1: | 0.5 |  | Po transformácii vstupných parametrov na kódované súradnice a ich dosadení do kódovaného tvaru modelu sme získali identickú hodnotu Y = 56,17 MPa.
| Kódované x2: | -0.5
| Kódované x3: | -0.5
| Kontrola: | 56.1703125
Výsledky oboch postupov sú zhodné, čím sme overili matematickú správnosť modelu a výpočtov. Model je konzistentný.
19. úloha - Regresného model (kontrólneho merania)
| Predikovaná hodnota |  |  | 56.1703125
| Kontrolné meranie |  |  | 56.5
| Smerodajná odchýlka chyby |  |  | 0.3881044
| Určenie kritickej hodnoty |  |  | 2.306004
Výpočet intervalu
| Polovičná šírka (delta): |  |  | 0.9225142
| Dolná hranica intervalu: |  |  | 55.2478
| Horná hranica intervalu: |  |  | 57.09283
Interval = <55,25; 57,09>
Záver: Nameraná hodnota kontrolného merania (56,50 MPa) leží vo vnútri vypočítaného intervalu spoľahlivosti. Rozdiel medzi predikciou a realitou je štatisticky nevýznamný. Regresný model považujeme za správny a overený.
20. úloha - Požadovaná odozva
Keďže v zadaní nie je určené konkrétny cieľ, budeme predpokladať, že cieľom je maximalizovať pevnosť.
Na základe regresnej rovnice určíme optimálne nastavenie faktorov (Teplota, Vrstva, Rýchlosť).
Vychádzame z kódovanej rovnice modelu:
| Y= | 50,92 + 2,73*x1 - 6,73*x2 - 1,28*x3 + 0,48*x1x2
Faktor Teplota (x1): Koeficient je kladný (+2,73). To znamená, že pre zvýšenie pevnosti musíme teplotu zvyšovať.
Optimálne nastavenie: Vysoká úroveň (+1) -> 220
Faktor Výška vrstvy (x2): Koeficient je silne záporný (-6,73). To znamená, že pre zvýšenie pevnosti musíme vrstvu znižovať.
Optimálne nastavenie: Nízka úroveň (-1) -> 0,1 mm
Faktor Rýchlosť (x3): Koeficient je záporný (-1,28). Pre zvýšenie pevnosti musíme rýchlosť znižovať
Optimálne nastavenie: Nízka úroveň (-1) -> 40 mm/s
| Interakcia (x1*x2): |  | Pri nastavení x1 = +1 a x2 = -1 bude člen 0,48 * (1) * (-1) = -0,48
Tento malý negatívny príspevok je zanedbateľný v porovnaní s hlavným prínosom zníženia vrstvy a zvýšenia teploty.
Ymax = 50,92 + 2,73(1) - 6,73(-1) - 1,28(-1) + 0,48(1)(-1)
|  | Ymax= | 61.18 | Mpa
Aby sme dosiahli požadovanú maximálnu pevnosť (teoreticky až 61,18 MPa), proces by mal byť nastavený na parametre:
|  | Teplota: 220 °C |  | Výška vrstvy: 0,1 mm |  | Rýchlosť tlače: 40 mm/s (nízka úroveň)
[6 empty] | Teplota |  | 220 |  | 200 | 220
|  |  |  | 61.18125 |  | Výška vrstvy |  | 0.1 |  | 0.1 | 0.3
[6 empty] | Rýchlosť |  | 40 |  | 40 | 80
Aj pomocou riešiteľa (Solvera) sme dostali rovnaký výsledok
Teplota
-
-
+
58,8
61
54
56,8
48,8
46
39,8
42,2
+
+
-
Rýchlosť
Vrtstva